## アルマテックス
アルマテックス® （アクリル樹脂）
アルマテックスは、アクリル系及びポリエステル系樹脂の当社商品名で多岐にわたる御用途に応ぜられるよう溶剤型、水溶型を揃えております。
| 銘柄 | 溶剤 | 粘度 (GH/25℃) | 不揮発分 (％) | 酸価(ワニス) (KOHmg/g) | Tg(理論値) (℃) | トルエンフリー | MIBKフリー | 金属密着性 | プラスチック密着性 | OH価(ワニス) | 特徴
一般金属、家電用アクリル樹脂銘柄 | 785-5 | キシレン /9 n-ブタノール /1 | V～Y | 50 | 6～10 | 15 | 〇 | 〇 | 〇 | ー | 30 | スプレー作業性
| B325 | キシレン /8 n-ブタノール /2 | X～Z2 | 70 | 14～17 | 9 | 〇 | 〇 | 〇 | ー | 59 | 相溶性
| 762LV55A | ソルベッソ100 /9 n-ブタノール /1 | XY～Z1Z2 | 57 | 14～18 | 44 | 〇 | 〇 | 〇 | ー | 28 | 耐水性
| HC166 | キシレン /7.3 n-ブタノール /2.7 | Y～Z1 | 48 | 1～5 | 96 | 〇 | 〇 | 〇 | ー | 41 | 高硬度
| HC167 | キシレン /7.3 n-ブタノール /2.7 | Y～Z1 | 51 | 1～5 | 96 | 〇 | 〇 | 〇 | ー | 44 | 高硬度
| HC381 | キシレン /7.5 n-ブタノール /2.5 | X～Z3 | 40 | 1～2 | 98 | 〇 | 〇 | 〇 | ー | 17 | 高硬度、顔料分散性
プレコートメタル用アクリル樹脂銘柄 | 748-5AE | トルエン /7.3 酢酸ブチル /2.7 | W～Z2 | 55 | 17～23 | -3 |  | 〇 | 〇 | ー | 15 | OHタイプ
プレコートメタル用ポリエステル樹脂 | P110 | ソルベッソ100 /8.5 MIBK /1.5 | S～X | 65 | 4～9 | -15 | 〇 |  | 〇 | ー | 70 | 相溶性
| P645 | ソルベッソ100 /9 MIBK /1 | X～Z1 | 60 | 3～5 | 9 | 〇 |  | 〇 | ー | 35 | 高硬度
| P646 | ソルベッソ100 /9 MIBK /1 | WX～Z | 60 | 3～7 | -2 | 〇 |  | 〇 | ー | 35 | 中硬度、スタンダード品
| P646BC | ソルベッソ150 /9 PMAC /1 | Z～Z1+1/2 | 60 | 3～7 | -5 | 〇 | 〇 | 〇 | ー | 35 | P646の高沸点タイプ
| P647BC | ソルベッソ150 /9 PMAC /1 | Z～Z2Z3 | 60 | 3～7 | -9 | 〇 | 〇 | 〇 | ー | 35 | 軟硬度、高加工性
| HMP90S | ソルベッソ100 /5 MIBK /5 | X～Z1 | 52 | 5> | 7 | 〇 |  | 〇 | ー | 10 | 耐候性、物性良好、トップコート用
常乾型アクリル樹脂銘柄 | L1011K | ホワイトスピリット /6.5 IPA /3.5 | XY～Z2Z3 | 53 | 1.5> | 80 | 〇 | 〇 |  | PET | 0 | 耐水性、硬度
| L1043 | トルエン /9 n-ブタノール /1 | XY～Z2Z3 | 40 | 1.5> | 104 |  | 〇 |  | PET | 8 | 非常に硬度が高い 木材、建材、自動車補修用
| L1042 | トルエン | U～X | 40 | 4.5> | 63 |  | 〇 |  | PC | 24 | 木工、建材、自動車補修用、 PET密着性、耐候性
| L1044P | 酢酸ブチル | Y～Z3 | 45 | 1> | 57 | 〇 | 〇 |  | PCABS | 0 | プラスチック用
| L1056 | トルエン | YZ～Z2Z3 | 50 | 5～7 | 70 |  | 〇 | 金属 |  | 4 | 金属用
| L1200 | トルエン /８ n-ブタノール /２ | Y+～Z1 | 50 | 1> | 40 |  | 〇 |  | PCABS | 43 | プラスチック用
水溶性銘柄 | WA911 | グリコソルブIP/5.5 グリコソルブM/4.5 | Z1～Z4 | 60 | 26～31 | 4 | 〇 | 〇 | 〇 | ー | 56 | 一般焼付用