## エポキー
エポキー® (エポキシ樹脂)
| 銘柄 | 溶剤 | 粘度 (GH/25℃) | 不揮発分 (％) | 消防法 | トルエンフリー | 低温硬化 | ユーバン相溶性 | 外観 | リコート性 | 加工性 | 耐薬品性 | 特徴
ブロックウレタン変性エポキシ樹脂 | 820-40CX | キシレン /40 PMA /27 n-ブタノール /20 MA /13 | T～X | 40 | 2石 | ○ |  | ○ |  | ○ | ○ |  | プレコートメタル用プライマー
| 830 | キシレン /46 PMA /26 n-ブタノール /11 MA /9 IPA /8 | T～X | 40 |  | ○ |  |  |  | ○ |  |  | プレコートメタル用プライマー 耐食性
| 834 | キシレン /43 PMA /25 IPA /10 MA /9 n-ブタノール /8 シクロヘキサノン /5 | W～Z1 | 40 |  | ○ |  |  |  | ○ | ○ |  | プレコートメタル用プライマー 加工性
ブロックウレタン低温解離樹脂 | 815 | トルエン /60 MEK /12 IPA /7 キシレン /7 n-ブタノール /7 MA /4 PMA /3 | W～Z1 | 45 |  |  | ○ | [5 empty] | 一般防錆用プライマー
| 822BC | シクロヘキサノン /32 酢酸ブチル /30 n-ブタノール /22 酢酸3メトキシブチル /13 PMA /3 | V～Z1 | 40 | 2石 | ○ | ○ |  |  | ○ | ○ |  | トルエンフリー
| 822NC | シクロヘキサノン /33 酢酸ブチル /30 n-ブタノール /16 酢酸3メトキシブチル /13 PMA /3 イソ酪酸イソブチル /5 | V～Z1 | 40 | 2石 | ○ | ○ |  | ○ | ○ | ○ |  | 経時難黄色
変性エポキシ樹脂 | 813 | トルエン /50 MEK /20 IPA /10 n-ブタノール /10 MA /6 PMA /4 | Y～Z3 | 45 | [5 empty] | ○ |  |  | 速乾性、スタンダード
変性エポキシ樹脂 | 859FX | PM /27 n-ブタノール /27 PMA /16 シクロヘキサノン /15 酢酸3メトキシブチル /15 | Z2～Z6 | 45 |  | ○ |  | ○ |  | ○ |  |  | MgAL合金、リコート、焼付上塗りとの2C1B
| 851 | トルエン /50 MEK /20 PMA /10 n-ブタノール /10 IPA /10 | Y～Z4 | 45 | [5 empty] | ○ |  |  | リコート性
| 861 | トルエン /50 MEK /20 PMA /10 n-ブタノール /10 IPA /10 | Y～Z4 | 45 | [5 empty] | ○ |  |  | 各種素材への密着、耐食性、金属密着に優れる
| 865 | トルエン /34 キシレン /20 MEK /19 PM /9 n-ブタノール /9 IPA /9 | Z2～Z4 | 45 | [5 empty] | ○ |  |  | 高Tg、高耐食性、耐ブロッキング性
| 871MA | トルエン /67 MEK /19 IPA /4 酢酸3メトキシブチル /10 | X～Z2 | 43 | [5 empty] | ○ |  |  | 易溶剤溶解性
| 877MA | トルエン /41 MEK /23 IPA /19 PMA /11 酢酸3メトキシブチル /7 | Z1～Z4 | 44 | [5 empty] | ○ |  | ○ | 超速乾性、耐薬品性
| 891 | PEAC /5 PMAC /８ PM /5 トルエン /45 sec-ブタノール /16 酢酸エチル /20 | Z～Z4 | 40 | 1石 |  |  |  |  | 〇 | 〇 | 〇 | 常温乾燥型
ウレタン化エポキシエステル | 505-15 | キシレン /87 n-ブタノール /13 | T～V | 50 |  | ○ |  |  |  | ○ |  |  | ジンクリッチプライマー
エポキシポリオール | U466BT60 | MIBK /5 トルエン /5 | U～Z | 60 | [5 empty] | ○ |  | ○ | OH価:120KOHmg/g 櫛形ﾎﾟﾘｵｰﾙ、ｺﾝｸﾘｰﾄ&重防食用、ﾀｰﾙｴﾎﾟ代替、炭化水素系樹脂（ﾎﾜｲﾄﾀｰﾙ）との相溶性良好、厚塗&ﾘｺｰﾄ性、長期防触、耐薬品性
| U566BC60 | 酢酸ブチル /5 シクロヘキサノン /5 | Y～Z3 | 60 | 2石 | ○ |  |  |  | ○ |  | ○ | OH価:120KOHmg/g U466BT60のトルエンフリータイプ
| EP3800 | MEK /5.5 トルエン /3 酢酸エチル /1.5 | 884～2270 (mPa・s/25℃) | 60 | [7 empty] | ○ | OH価:210KOHmg/g 高耐薬品性、重防食用、鋼管ライニング用