## ﾕｰﾊﾞﾝ
ユーバン® （アミノ樹脂）
ユーバンはアミノ樹脂の当社商品名で、メラミン系、尿素系等用途に応じて各種銘柄を揃えております。当社のアルマテックス及びエポキー等の硬化剤として御使用ください。殆どのアクリル樹脂、アルキッド樹脂にも使用
できます。
| 銘柄 | 溶剤 | 粘度 (GH/25℃) | 不揮発分 (％) | 硬化温度域 | ホルムアルデヒド量 | 分子量 | 国PL | 低温硬化 | フリーF量 | 相溶性(分子量) | トルエンフリー | 電気特性 | 耐酸性 | 易水分散性 | リコート性 | 食品対応 | 特徴
ブチル化尿素樹脂 | 10S60 | キシロール /4 n-ブタノール /6 | J～O | 60 | 低 | 1.2% | 2600 | 区分5 | 〇 |  | 〇 | 〇 |  |  | 〇 |  | 〇 | 可撓性
| 10R | キシロール /5 n-ブタノール /5 | S～W | 50 | 低 | 0.1% | 7800 | 区分5 | 〇 | 〇 |  | 〇 |  |  | 〇 |  | 〇 | 速硬化、密着性
n‐ブチル化メラミン樹脂 | 20SB | キシレン /6 n-ブタノール /4 | A2~B | 50 | 中 | 2.4% | 3700 | 区分5 |  |  |  | 〇 |  |  |  |  | 〇 | 標準品
| 20SE60 | キシレン /4 n-ブタノール /6 | G～N | 50 | 中 | 2.4% | 3700 | 区分5 |  |  |  | 〇 |  |  |  |  | 〇 | 標準品
| 21R | キシレン /6.5 n-ブタノール/3.5 | J～U | 50 | 高 | 0.5% | 7700 | 区分5 |  | 〇 |  | 〇 | 〇 |  |  |  | 〇 | 電気用途実績あり
| 122 | n-ブタノール | H～M | 60 | 中 | 3.7% | 2200 |  |  |  | 〇 | 〇 | [5 empty] | トルエンフリー、低温硬化、相溶性
| 125 | キシレン /4 n-ブタノール /6 | B～F | 50 | 高 | 0.8% | 5900 |  |  | 〇 |  | 〇 |  |  |  | 〇 |  | リコート性
| 127 | n-ブタノール | D～K | 50 | 中 | 1.8% | 6000 |  |  |  |  | 〇 | [5 empty] | トルエンフリー
| 128 | キシレン /4 n-ブタノール /6 | J～N | 60 | 低 | 1.3% | 3800 |  | 〇 |  |  | 〇 |  |  |  | 〇 |  | 低温硬化、リコート性
| 220 | キシレン /2 n-ブタノール /7 メタノール /1 | C～L | 60 | 中 | 1.3% | 2600 | 区分5 |  |  | 〇 | 〇 |  | 〇 |  |  | 〇 | 耐酸性
| 225 | キシレン /2 n-ブタノール /7 メタノール /1 | H～N | 60 | 低 | 0.7% | 1800 | 区分5 | 〇 | 〇 | 〇 | 〇 |  |  |  |  | 〇 | 低温硬化、相溶性、、高硬度
| 228 | n-ブタノール | G～K | 60 | 中 | 1% | 2300 | 区分5 |  | 〇 | 〇 | 〇 |  |  |  |  | 〇 | トルエンフリー
| 280 | n-ブタノール/3 2ｴﾁﾙﾍｷｻﾉｰﾙ/7 | Z～Z6 | 74 | 高 | 1.1% | 5900 |  |  |  |  | 〇 |  |  | 〇 |  |  | トルエンフリー、易水分散性
| 281 | n-ブタノール/3 2ｴﾁﾙﾍｷｻﾉｰﾙ/7 | X～Z2 | 65 | 高 | 1.8% | 3100 | 区分5 |  |  |  | 〇 |  |  | 〇 |  | 〇 | トルエンフリー、易水分散性
| 28-60 | n-ブタノール | F～N | 60 | 低 | 3.6% | 2200 | 区分5 | 〇 |  | 〇 | 〇 |  | 〇 |  |  | 〇 | トルエンフリー、低温硬化、相溶性、耐酸性
| 312 | n-ブタノール | Z3～Z6 | 70 | 低 | 2.1% | 4000 |  | 〇 |  |  | 〇 |  | 〇 |  |  |  | トルエンフリー、低温硬化、相溶性、耐酸性
| 325 | n-ブタノール | X～Z2 | 70 | 中 | 2.9% | 4600 |  |  |  |  | 〇 |  | 〇 |  | 〇 |  | リコート性、耐酸性
ブチル化尿素メラミン樹脂 | 132 | n-ブタノール | Y～Z1 | 65 | 低 | 2.3% | 11000 | 区分5 | 〇 |  |  | 〇 |  |  |  |  | 〇 | 転写印刷インク
iso‐ブチル化メラミン樹脂 | 62E | キシレン /1.5 i-ブタノール /8.5 | M～U | 60 | 高 | 2.6% | 4700 | 区分5 |  |  |  | 〇 |  |  |  |  | 〇 | 相溶性
| 360 | キシレン /1.5 i-ブタノール /8.5 | T～X | 60 | 高 | 1.6% | 4700 |  |  |  |  | 〇 | [5 empty] | 低温硬化、相溶性
| 165 | キシレン /2 i-ブタノール /8 | M～S | 60 | 高 | 1.8% | 3200 | 区分5 |  |  |  | 〇 |  |  |  |  | 〇 | 低温硬化、相溶性
| 166-60 | i-ブタノール | V～X | 60 | 高 | 3.8% | 3400 | 区分5 |  |  |  | 〇 |  |  |  |  | 〇 | 耐食性、低温硬化
| 169 | キシレン /1 i-ブタノール /9 | U～Y | 60 | 高 | 3.4% | 5700 | 区分5 |  |  |  | 〇 |  |  |  |  | 〇 | 耐食性、安定性
| 2061 | i-ブタノール /7 メタノール /3 | U～Z2 | 75 | 高 | 1.8% | 1700 |  |  |  | 〇 | 〇 | [5 empty] | 低温硬化、相溶性
| 261 | i-ブタノール /7 メタノール /3 | K～R | 60 | 高 | 2.6% | 1700 |  |  |  | 〇 | 〇 | [5 empty] | 低温硬化、相溶性
| 25-65 | i-ブタノール /7 メタノール /3 | U～X | 65 | 低 | 2.5% | 4100 |  | 〇 |  |  | 〇 | [5 empty] | 低温焼付、相溶性
特殊アミノ樹脂 | 193 | i-ブタノール /7 ソルベッソ100/3 | C～H | 55 | 高 | 0.4% | 2000 | 区分5 |  | 〇 | 〇 | 〇 |  |  |  |  | 〇 | 可撓性、ベンゾグアナミン系
| 703 | キシレン /67 iブタノール / 29 エタノール /4 | Y～Z3 | 60 | 低 | 1.5% | 2200 | 区分5 | 〇 |  | 〇 | 〇 |  |  |  |  | 〇 | 低温硬化、バイオマス材料
| 705 | iプロパノール /17 エタノール /17 水 / 66 | Y～Z4 | 69 | 低 | 1% | 2200 | 区分5 | 〇 | 〇 | 〇 | 〇 |  |  | 〇 |  | 〇 | 低温硬化、易水分散性、バイオマス材料